## Resultados
Muestra | Nombre muestra | W aire [g] | W sumergido [g] | Densidad material [g/cm3] | Densidad promedio [g/cm3] | Desvicación estándar densidad calculada | Densidad Ces Edupack [g/cm3] | Densidad Ces Edupack [g/cm3] | Comprobación | Polímero identificado espectro | Informe 1 | Puntuación 1 | Informe 2 | Puntuación 2 | Promedio puntuación | Desviación estándar puntuación | Información
1 | Manija apertura | 0.0992 | 0.0275 | 1.091615 | 1.090228 | 0.001960932 | 1.08 | 1.1 | Cumple | Nylon 6/6 PA | NYLON 6/6 (POLYHEXAMETHYLENE ADIPAMIDE) | 0.953373 | NYLON 6/6 (POLYHEXAMETHYLENE ADIPAMIDE) | 0.946838 | 0.9501055 | 0.004620943 | Densidad etanol [g/cm3] | 0.789
|  | 0.0995 | 0.0274 | 1.088842 | [12 empty] | Cumplimiento técnicas | 86.27%
2 | Guarnecido interno | 0.0365 | 0.0116 | 1.156566 | 1.157335 | 0.001086639 | 1.15 | 1.16 | Cumple | Polietileno clorado CPE | POLYETHYLENE, CHLORINATED 25% CHLORINE | 0.8154 | POLYETHYLENE, CHLORINATED 25% CHLORINE | 0.815103 | 0.8152515 | 0.0002100107 | No cumplimiento técnicas | 13.73%
|  | 0.0342 | 0.0109 | 1.158103 | [12 empty] | Muestras identificadas | 44
3 | Lámpara | 0.0706 | 0.0232 | 1.175177 | 1.174491 | 0.0009700955 | 1.16 | 1.22 | Cumple | Polimetilmetacrilato PMMA | POLY(METHYL METHACRYLATE) | 0.950199 | POLY(METHYL METHACRYLATE) | 0.926112 | 0.9381555 | 0.01703208 | Muestra no identificadas | 7
|  | 0.0787 | 0.0258 | 1.173805
4 | Paral | 0.0678 | 0.0073 | 0.8842017 | 0.8818115 | 0.00338012 | 0.859 | 0.888 | Cumple | Polipropileno isotactico PP | POLYPROPYLENE, ISOTACTIC | 0.702822 | POLYPROPYLENE, ISOTACTIC | 0.780374 | 0.741598 | 0.05483755
|  | 0.0603 | 0.0062 | 0.8794214
5 | Sin nombre | 0.0861 | 0.0097 | 0.8891741 | 0.8839166 | 0.007435223 | 0.859 | 0.888 | Cumple | Polipropileno isotactico PP | POLYPROPYLENE, ISOTACTIC | 0.722931 | POLYPROPYLENE, ISOTACTIC | 0.70772 | 0.7153255 | 0.0107558
|  | 0.0833 | 0.0085 | 0.8786591
6 | Sin nombre | 0.0901 | 0.0275 | 1.135605 | 1.132803 | 0.003963638 | 1.12 | 1.14 | Cumple | Nylon 6 PA | NYLON 6 (POLYCARPROLACTAM) | 0.951118 | NYLON 6 (POLYCARPROLACTAM) | 0.960461 | 0.9557895 | 0.006606499
|  | 0.086 | 0.02595221 | 1.13
7 | Manija techo | 0.0684 | 0.02167481 | 1.155 | 1.1565 | 0.00212132 | 1.15 | 1.16 | Cumple | Polietileno clorado CPE | POLYETHYLENE, CHLORINATED 25% CHLORINE | 0.776691 | POLYETHYLENE, CHLORINATED 25% CHLORINE | 0.844505 | 0.810598 | 0.04795174
|  | 0.0728 | 0.02319793 | 1.158
8 | Manija | 0.0707 | 0.02421475 | 1.2 | 1.2045 | 0.006363961 | 1.14 | 1.21 | Cumple | Policarbonato PC | POLYCARBONATE | 0.788293 | POLYCARBONATE | 0.761813 | 0.775053 | 0.01872419
|  | 0.0512 | 0.0177866 | 1.209 |  |  | 1,08-1,1 | 1,08-1,1
9 | Esquina millare | 0.0491 | 0.0102 | 0.9958843 | 1.049765 | 0.07619939 | 1.04 | 1.05 | Cumple | Copolímero de 96% estireno + 4% divinilo | COPOLYMER OF 96% STYRENE + 4% DIVINYL | 0.721897 | COPOLYMER OF 96% STYRENE + 4% DIVINYL | 0.699421 | 0.710659 | 0.01589293
|  | 0.0463 | 0.0132 | 1.103647
10 | Tapas | 0.0535 | 0.0141 | 1.071358 | 1.072359 | 0.001416008 | 1.15 | 1.16 | No cumple | Polietileno clorado CPE | POLYETHYLENE, CHLORINATED 25% CHLORINE | 0.673669 | POLYETHYLENE, CHLORINATED 25% CHLORINE | 0.657619 | 0.665644 | 0.01134906
|  | 0.0536 | 0.0142 | 1.07336
11 | Farola | 0.0846 | 0.0274 | 1.166948 | 1.167254 | 0.0004334944 | 1.16 | 1.22 | Cumple | Polimetilmetacrilato PMMA | POLY(METHYL METHACRYLATE) | 0.937176 | POLY(METHYL METHACRYLATE) | 0.946754 | 0.941965 | 0.006772669
|  | 0.0879 | 0.0285 | 1.167561
12 | Maleta | 0.0275 | 0.008762953 | 1.158 | 1.159 | 0.001414214 | 1.15 | 1.16 | Cumple | Polietileno clorado CPE | POLYETHYLENE, CHLORINATED 25% CHLORINE | 0.806583 | POLYETHYLENE, CHLORINATED 25% CHLORINE | 0.803071 | 0.804827 | 0.002483359
|  | 0.0337 | 0.01077819 | 1.16
13 | Sonido | 0.0502 | 0.00508861 | 0.878 | 0.8755 | 0.003535534 | 0.859 | 0.888 | Cumple | Polipropileno isotactico PP | POLYPROPYLENE, ISOTACTIC | 0.876581 | POLYPROPYLENE, ISOTACTIC | 0.847332 | 0.8619565 | 0.02068217
|  | 0.0462 | 0.004445361 | 0.873
14 | Switches | 0.0829 | 0.0204 | 1.0465296 | 1.048647 | 0.002995063 | 1.04 | 1.05 | Cumple | Copolímero de 96% estireno + 4% divinilo | COPOLYMER OF 96% STYRENE + 4% DIVINYL | 0.751803 | COPOLYMER OF 96% STYRENE + 4% DIVINYL | 0.743511 | 0.747657 | 0.005863329 | 59.1 | 2.4 | 3.15 | 0 | #DIV/0!
|  | 0.0851 | 0.0212 | 1.050765
15 | Guarda polvo | 0.0647 | 0.02688644 | 1.35 | 1.349 | 0.001414214 | 1.22 | 1.4 | Cumple | Estireno Acrilonitrilo SAN | STYRENE/ACRYLONITRILE COPOLYMER 20% ACRYLONITRILE | 0.926878 | STYRENE/ACRYLONITRILE COPOLYMER 20% ACRYLONITRILE | 0.936013 | 0.9314455 | 0.00645942
|  | 0.0714 | 0.02960875 | 1.348
16 | Millare | 0.0597 | 0.0134 | 1.01735 | 1.015586 | 0.002494186 | 1.15 | 1.16 | No cumple | Polietileno clorado CPE | POLYETHYLENE, CHLORINATED 25% CHLORINE | 0.686833 | POLYETHYLENE, CHLORINATED 25% CHLORINE | 0.687537 | 0.687185 | 0.0004978032 | [5 empty] | 0 | #DIV/0!
|  | 0.0478 | 0.0106 | 1.013823
17 | Retrovisor | 0.0439 | 0.004850282 | 0.887 | 0.8835 | 0.004949747 | 0.859 | 0.888 | Cumple | Polipropileno isotactico PP | POLYPROPYLENE, ISOTACTIC | 0.961365 | POLYPROPYLENE, ISOTACTIC | 0.71145 | 0.8364075 | 0.1767166
|  | 0.0605 | 0.00625625 | 0.88
18 | Motor | 0.0829 | 0.0332 | 1.316058 | 1.3045 | 0.01634577 | 1.08 | 1.1 | No cumple | Nylon 6/9 PA | NYLON 6/9 (POLYHEXAMETHYLENE NONANEDIAMIDE) | 0.632906 | NYLON 6/9 (POLYHEXAMETHYLENE NONANEDIAMIDE) | 0.633308 | 0.633107 | 0.0002842569
|  | 0.0762 | 0.0297 | 1.292942
19 | Cenicero | 0.0355 | 0.01122834 | 1.154 | 1.152 | 0.002828427 | 1.15 | 1.16 | Cumple | Polietileno clorado CPE | POLYETHYLENE, CHLORINATED 25% CHLORINE | 0.781536 | POLYETHYLENE, CHLORINATED 25% CHLORINE | 0.720584 | 0.75106 | 0.04309957
|  | 0.0741 | 0.02326096 | 1.15
20 | Tablero de control | 0.0416 | 0.01323146 | 1.157 | 1.1585 | 0.00212132 | 1.15 | 1.16 | Cumple | Polietileno clorado CPE | POLYETHYLENE, CHLORINATED 25% CHLORINE | 0.810901 | POLYETHYLENE, CHLORINATED 25% CHLORINE | 0.822176 | 0.8165385 | 0.007972629
|  | 0.0361 | 0.01154578 | 1.16
21 | Sin cinta | 0.0458 | 0.01883269 | 1.34 | 1.3385 | 0.00212132 | 1.22 | 1.4 | Cumple | Estireno Acrilonitrilo SAN | STYRENE/ACRYLONITRILE COPOLYMER 20% ACRYLONITRILE | 0.922811 | STYRENE/ACRYLONITRILE COPOLYMER 20% ACRYLONITRILE | 0.924598 | 0.9237045 | 0.0012636
|  | 0.0556 | 0.02278893 | 1.337
22 | Porta swiche | 0.0659 | 0.01604851 | 1.043 | 1.0455 | 0.003535534 | 1.04 | 1.05 | Cumple | Copolímero de 96% estireno + 4% divinilo | COPOLYMER OF 96% STYRENE + 4% DIVINYL | 0.837355 | COPOLYMER OF 96% STYRENE + 4% DIVINYL | 0.81621 | 0.8267825 | 0.01495177
|  | 0.0415 | 0.0102562 | 1.048
23 | Cubrimiento | 0.1005 | 0.03736744 | 1.256 | 1.2595 | 0.004949747 | 1.22 | 1.4 | Cumple | Estireno Acrilonitrilo SAN | STYRENE/ACRYLONITRILE COPOLYMER 20% ACRYLONITRILE | 0.915888 | STYRENE/ACRYLONITRILE COPOLYMER 20% ACRYLONITRILE | 0.909251 | 0.9125695 | 0.004693068
|  | 0.1167 | 0.04379715 | 1.263
24 | Sin nombre | 0.048 | 0.015125 | 1.152 | 1.155 | 0.004242641 | 1.15 | 1.16 | Cumple | Polietileno clorado CPE | POLYETHYLENE, CHLORINATED 25% CHLORINE | 0.867082 | POLYETHYLENE, CHLORINATED 25% CHLORINE | 0.81538 | 0.841231 | 0.03655883
|  | 0.0728 | 0.02319793 | 1.158
25 | Guardapolvo moto | 0.0605 | 0.0199 | 1.175727 | 1.175532 | 0.0002748312 | 1.14 | 1.21 | Cumple | Policarbonato PC | POLYCARBONATE | 0.634869 | POLYCARBONATE | 0.650594 | 0.6427315 | 0.01111925
|  | 0.0864 | 0.0284 | 1.175338 |  |  | 1,08-1,1 | 1,08-1,1
26 | Sin nombre | 0.0545 | 0.01730234 | 1.156 | 1.158 | 0.002828427 | 1.15 | 1.16 | Cumple | Polietileno clorado CPE | POLYETHYLENE, CHLORINATED 25% CHLORINE | 0.776328 | POLYETHYLENE, CHLORINATED 25% CHLORINE | 0.796687 | 0.7865075 | 0.01439599
|  | 0.0611 | 0.01954147 | 1.16
27 | Tapa combustible | 0.0813 | 0.0347 | 1.376517 | 1.387313 | 0.01526702 | 1.387 | 1.43 | Cumple | Poliacetal | POLY(ACETYL) | 0.664191 | POLY(ACETYL) | 0.688865 | 0.676528 | 0.01744715
|  | 0.0886 | 0.0386 | 1.398108
28 | Ventilador | 0.1059 | 0.03336953125 | 1.152 | 1.1535 | 0.00212132 | 1.15 | 1.16 | Cumple | Polietileno clorado CPE | POLYETHYLENE, CHLORINATED 25% CHLORINE | 0.775032 | POLYETHYLENE, CHLORINATED 25% CHLORINE | 0.787633 | 0.7813325 | 0.008910253
|  | 0.0828 | 0.02623792 | 1.155
29 | Lámpara | 0.0581 | 0.01847952 | 1.157 | 1.1585 | 0.00212132 | 1.15 | 1.16 | Cumple | Polietileno clorado CPE | POLYETHYLENE, CHLORINATED 25% CHLORINE | 0.734858 | POLYETHYLENE, CHLORINATED 25% CHLORINE | 0.746157 | 0.7405075 | 0.0079896
|  | 0.0889 | 0.02843267 | 1.16
30 | Ducto ventilación | 0.0495 | 0.01973209 | 1.312 | 1.31095 | 0.001484924 | 1.22 | 1.4 | Cumple | Estireno Acrilonitrilo SAN | STYRENE/ACRYLONITRILE COPOLYMER 20% ACRYLONITRILE | 0.859996 | STYRENE/ACRYLONITRILE COPOLYMER 20% ACRYLONITRILE | 0.888808 | 0.874402 | 0.02037316
|  | 0.0517 | 0.02055923 | 1.3099
31 | Sin nombre | 0.0362 | 0.01138307 | 1.1509 | 1.15195 | 0.001484924 | 1.15 | 1.16 | Cumple | Polietileno clorado CPE | POLYETHYLENE, CHLORINATED 25% CHLORINE | 0.801812 | POLYETHYLENE, CHLORINATED 25% CHLORINE | 0.800315 | 0.8010635 | 0.001058539
|  | 0.0318 | 0.0100392 | 1.153
32 | Ducto aire acondicionado | 0.0506 | 0.0079 | 0.9349742 | 0.9395666 | 0.006494604 | 0.939 | 0.96 | Cumple | Polietileno de alta densidad PEHD | POLYETHYLENE HIGH DENSITY | 0.929135 | POLYETHYLENE HIGH DENSITY | 0.847215 | 0.888175 | 0.05792619
|  | 0.0286 | 0.0047 | 0.944159
33 | Swiches vidrio | 0.0767 | 0.02418217 | 1.1523 | 1.15205 | 0.0003535534 | 1.15 | 1.16 | Cumple | Polietileno clorado CPE | POLYETHYLENE, CHLORINATED 25% CHLORINE | 0.773532 | POLYETHYLENE, CHLORINATED 25% CHLORINE | 0.764005 | 0.7687685 | 0.006736606
|  | 0.0609 | 0.0191826 | 1.1518
34 | Guardapolvo llanta | 0.0739 | 0.0272 | 1.248546 | 1.255827 | 0.0102966 | 1.08 | 1.1 | No cumple | Nylon 6/9 PA | NYLON 6/9 (POLYHEXAMETHYLENE NONANEDIAMIDE) | 0.660141 | NYLON 6/9 (POLYHEXAMETHYLENE NONANEDIAMIDE) | 0.630319 | 0.64523 | 0.02108734
|  | 0.0357 | 0.0134 | 1.263108
35 | Parlante | 0.0478 | 0.0059 | 0.9001002 | 0.8983456 | 0.002481471 | 1.07 | 1.27 | No cumple | Polietileno clorosulfonado | POLYETHYLENE, CHLOROSULFONATED | 0.696571 | POLYETHYLENE, CHLOROSULFONATED | 0.630471 | 0.663521 | 0.04673976
|  | 0.0525 | 0.0063 | 0.8965909
36 | Cubierta del tablero | 0.0497 | 0.01570494 | 1.1535 | 1.15375 | 0.0003535534 | 1.15 | 1.16 | Cumple | Polietileno clorado CPE | POLYETHYLENE, CHLORINATED 25% CHLORINE | 0.804671 | POLYETHYLENE, CHLORINATED 25% CHLORINE | 0.839197 | 0.821934 | 0.02441357
|  | 0.0479 | 0.01515035 | 1.154
37 | Guardapolvo | 0.0346 | 0.01107415 | 1.1604 | 1.16055 | 0.000212132 | 1.15 | 1.161 | Cumple | Polietileno clorado CPE | POLYETHYLENE, CHLORINATED 25% CHLORINE | 0.823989 | POLYETHYLENE, CHLORINATED 25% CHLORINE | 0.826522 | 0.8252555 | 0.001791101
|  | 0.0291 | 0.00931892 | 1.1607
38 | Tablero instrumentos | 0.082 | 0.0093 | 0.8899312 | 0.8875754 | 0.003331684 | 0.859 | 0.888 | Cumple | Polipropileno isotactico PP | POLYPROPYLENE, ISOTACTIC | 0.805525 | POLYPROPYLENE, ISOTACTIC | 0.715929 | 0.760727 | 0.06335394
|  | 0.0506 | 0.0055 | 0.8852195
39 | Bumper | 0.0592 | 0.0057 | 0.8730617 | 0.8727401 | 0.000454797 | 0.859 | 0.888 | Cumple | Polipropileno isotactico PP | POLYPROPYLENE, ISOTACTIC | 0.810256 | POLYPROPYLENE, ISOTACTIC | 0.788421 | 0.7993385 | 0.01543968
|  | 0.0502 | 0.0048 | 0.8724185
40 | Aire | 0.0475 | 0.01512203 | 1.1575 | 1.1588 | 0.001838478 | 1.15 | 1.16 | Cumple | Polietileno clorado CPE | POLYETHYLENE, CHLORINATED 25% CHLORINE | 0.807742 | POLYETHYLENE, CHLORINATED 25% CHLORINE | 0.783951 | 0.7958465 | 0.01682278
|  | 0.091 | 0.02910965 | 1.1601
41 | Protección | 0.0454 | 0.01439991 | 1.1555 | 1.155425 | 0.000106066 | 1.15 | 1.16 | Cumple | Polietileno clorado CPE | POLYETHYLENE, CHLORINATED 25% CHLORINE | 0.720691 | POLYETHYLENE, CHLORINATED 25% CHLORINE | 0.721102 | 0.7208965 | 0.0002906209
|  | 0.0484 | 0.01534716 | 1.15535
42 | Protector swiches | 0.0398 | 0.0042 | 0.8820843 | 0.885206 | 0.004414836 | 0.859 | 0.888 | Cumple | Polipropileno isotactico PP | POLYPROPYLENE, ISOTACTIC | 0.90631 | POLYPROPYLENE, ISOTACTIC | 0.926728 | 0.916519 | 0.01443771
|  | 0.0474 | 0.0053 | 0.8883278
43 | Retrovisor | 0.0848 | 0.0202 | 1.035715 | 1.036749 | 0.001462731 | 1.04 | 1.05 | No cumple | Copolímero de 96% estireno + 4% divinilo | COPOLYMER OF 96% STYRENE + 4% DIVINYL | 0.690586 | COPOLYMER OF 96% STYRENE + 4% DIVINYL | 0.669829 | 0.6802075 | 0.01467742
|  | 0.1022 | 0.0245 | 1.037784
44 | Tapas | 0.0601 | 0.017 | 1.100206 | 1.099116 | 0.001542551 | 1.08 | 1.1 | Cumple | Nylon 6/9 PA | NYLON 6/9 (POLYHEXAMETHYLENE NONANEDIAMIDE) | 0.893387 | NYLON 6/9 (POLYHEXAMETHYLENE NONANEDIAMIDE) | 0.913268 | 0.9033275 | 0.01405799
|  | 0.0501 | 0.0141 | 1.098025
45 | Porta swiche | 0.0509 | 0.012 | 1.032393 | 1.035016 | 0.003709701 | 1.07 | 1.27 | No cumple | Polietileno clorosulfonado | POLYETHYLENE, CHLOROSULFONATED | 0.69025 | POLYETHYLENE, CHLOROSULFONATED | 0.672031 | 0.6811405 | 0.01288278
|  | 0.0843 | 0.0202 | 1.03764
46 | Aire acondicionado | 0.0787 | 0.02434099 | 1.1423 | 1.1421 | 0.0002828427 | 1.14 | 1.21 | Cumple | Policarbonato PC | POLYCARBONATE | 0.890827 | POLYCARBONATE | 0.826474 | 0.8586505 | 0.04550444
|  | 0.0473 | 0.01461789 | 1.1419
47 | Rejilla ventilación | 0.0655 | 0.02090642 | 1.1589 | 1.15835 | 0.0007778175 | 1.15 | 1.16 | Cumple | Polietileno clorado CPE | POLYETHYLENE, CHLORINATED 25% CHLORINE | 0.725996 | POLYETHYLENE, CHLORINATED 25% CHLORINE | 0.732587 | 0.7292915 | 0.004660541
|  | 0.0763 | 0.02430423 | 1.1578
48 | Sin nombre | 0.0551 | 0.01883246 | 1.1987 | 1.19715 | 0.002192031 | 1.14 | 1.21 | Cumple | Policarbonato PC | POLYCARBONATE | 0.845671 | POLYCARBONATE | 0.764877 | 0.805274 | 0.05712999
|  | 0.047 | 0.01598377 | 1.1956
49 | Manija vidrio | 0.0901 | 0.02754927 | 1.1365 | 1.1376 | 0.001555635 | 1.12 | 1.14 | Cumple | Nylon 6 PA | NYLON 6 (POLYCARPROLACTAM) | 0.962213 | NYLON 6 (POLYCARPROLACTAM) | 0.962419 | 0.962316 | 0.000145664
|  | 0.0765 | 0.0234935 | 1.1387
50 | Farola | 0.0633 | 0.0201 | 1.156104 | 1.159082 | 0.004211256 | 1.15 | 1.16 | Cumple | Polietileno clorado CPE | POLYETHYLENE, CHLORINATED 25% CHLORINE | 0.69573 | POLYETHYLENE, CHLORINATED 25% CHLORINE | 0.691364 | 0.693547 | 0.003087228
|  | 0.0542 | 0.0174 | 1.16206
51 | Sin nombre | 0.0386 | 0.01227044 | 1.1567 | 1.15825 | 0.002192031 | 1.15 | 1.16 | Cumple | Polietileno clorado CPE | POLYETHYLENE, CHLORINATED 25% CHLORINE | 0.732509 | POLYETHYLENE, CHLORINATED 25% CHLORINE | 0.729671 | 0.73109 | 0.002006769
|  | 0.0437 | 0.01397134 | 1.1598
𝜌=(𝜌_𝑓𝑙𝑢𝑖𝑑𝑜∗ 𝑤_𝑎𝑖𝑟𝑒)/(𝑤_𝑎𝑖𝑟𝑒−𝑤_𝑠𝑢𝑚𝑒𝑟𝑔𝑖𝑑𝑜 )